## Sheet1
品目项目 | 配置 | 数量 | 单位 | 备注（家具样式参考图片）
会议桌1 | 1、基材：采用E1环保型密度纤维板，板材符合GB/T 17657－2013人造板及饰面板理化性能试验方法和GB/T11718中密度纤维板的标准和相关技术要求：密度≥0.7g/m³，含水率≤6.0%，静曲强度≥33Mpa，内结合强度≥1.1Mpa，2h吸水厚度膨胀率≤8%，板面握螺钉力≥1500N，板边握螺钉力≥970N，甲醛释放量1m³气候箱法E1≤0.015mg/m³。 2、面材：采用厚度≥0.8mm的优质胡桃木皮，甲醛释放量≤0.15mg/L。 3、封边条符合QB/T 4463-2013 家具用封边条技术要求，含水率≤6.0%，甲醛释放量≤0.15mg/L。 4、粘胶剂：符合HG/T2727-2010的相关技术要求：二甲苯、甲苯、苯、甲苯二异氰酸酯含量≤0.1g/kg，游离甲醛≤0.05g/kg，总挥发性有机物≤5g/L。 5、五金配件：①采用的三合一连接件：符合GB/T28203-2011家具用连接件技术要求及试验方法以及QB/T3826-1999和QB/T3827-1999以及QB/T3832-1999的相关技术要求，耐腐蚀等级（中性盐雾试验和乙酸盐雾试验≥120h)≥10级；②铰链符合QB/T2189-2013 家具五金杯状暗铰链的要求、GB/T3325-2017金属家具通用技术的要求以及QB/T3832-1999和QB/T3826-1999的相关技术要求。③螺丝：符合QB/T4767-2014家具用钢构件以及QB/T3832-1999和QB/T3826-1999的相关技术要求，耐腐蚀等级（中性盐雾试验和乙酸盐雾试验≥120h)≥10级。 6、油漆：PU面漆，符合GB/T23997-2009室内装饰装修用溶剂型聚氨酯木器涂料相关技术要求：乙二醇醚及醚酯总和含量（限乙二醇甲醚、乙二醇甲醚醋酸酯、乙二醇乙醚、乙二醇乙醚醋酸酯、乙二醇二甲醚、乙二醇二乙醚、二乙二醇二甲醚、三乙二醇二甲醚）≤10mg/kg，苯含量≤0.01%，甲苯与二甲苯（含乙苯）总和含量≤15%，硬度（擦伤）≥5H，VOC含量≤650g/L。 7、规格尺寸：1400mm*6005mm*7605mm（±5mm) 8、产品样式、颜色如图。 | 4 | 张
会议桌2 | 1、基材：采用E1环保型密度纤维板，板材符合GB/T 17657－2013人造板及饰面板理化性能试验方法和GB/T11718中密度纤维板的标准和相关技术要求：密度≥0.7g/m³，含水率≤6.0%，静曲强度≥33Mpa，内结合强度≥1.1Mpa，2h吸水厚度膨胀率≤8%，板面握螺钉力≥1500N，板边握螺钉力≥970N，甲醛释放量1m³气候箱法E1≤0.015mg/m³。 2、面材：采用厚度≥0.8mm的优质胡桃木皮，甲醛释放量≤0.15mg/L。 3、封边条符合QB/T 4463-2013 家具用封边条技术要求，含水率≤6.0%，甲醛释放量≤0.15mg/L。 4、粘胶剂：符合HG/T2727-2010的相关技术要求：二甲苯、甲苯、苯、甲苯二异氰酸酯含量≤0.1g/kg，游离甲醛≤0.05g/kg，总挥发性有机物≤5g/L。 5、五金配件：①采用的三合一连接件：符合GB/T28203-2011家具用连接件技术要求及试验方法以及QB/T3826-1999和QB/T3827-1999以及QB/T3832-1999的相关技术要求，耐腐蚀等级（中性盐雾试验和乙酸盐雾试验≥120h)≥10级；②铰链符合QB/T2189-2013 家具五金杯状暗铰链的要求、GB/T3325-2017金属家具通用技术的要求以及QB/T3832-1999和QB/T3826-1999的相关技术要求。③螺丝：符合QB/T4767-2014家具用钢构件以及QB/T3832-1999和QB/T3826-1999的相关技术要求，耐腐蚀等级（中性盐雾试验和乙酸盐雾试验≥120h)≥10级。 6、油漆：PU面漆，符合GB/T23997-2009室内装饰装修用溶剂型聚氨酯木器涂料相关技术要求：乙二醇醚及醚酯总和含量（限乙二醇甲醚、乙二醇甲醚醋酸酯、乙二醇乙醚、乙二醇乙醚醋酸酯、乙二醇二甲醚、乙二醇二乙醚、二乙二醇二甲醚、三乙二醇二甲醚）≤10mg/kg，苯含量≤0.01%，甲苯与二甲苯（含乙苯）总和含量≤15%，硬度（擦伤）≥5H，VOC含量≤650g/L。 7、规格尺寸：1200mm*400mm*760mm（±5mm) 8、产品样式、颜色如图。 | 36 | 张
会议室椅子 | １、基材：采用国产橡胶木,木材采用优质木料，经过烘干、防腐、防虫处理,甲醛释放量≤0.15mg/L。 ２、规格尺寸：会议室椅子，尺寸：座宽480±5mm，座深430±5mm，靠背高420±5mm，总高900±5mm，内置45#高密度海绵， ３、粘胶剂：符合HG/T2727-2010的相关技术要求：二甲苯、甲苯、苯、甲苯二异氰酸酯含量≤0.1g/kg，游离甲醛≤0.05g/kg，总挥发性有机物≤5g/L。热熔胶，符合GB/T14074-2017 木材工业用胶粘剂及其树脂检验方法的要求。 ４、油漆：采用优质环保油性净味漆，表面光滑柔和，无颗粒，无气泡，无渣点，颜色均匀，硬度高，四道底漆，三道面漆，7道喷漆工艺。 ５、五金件：采用优质五金配件，五金配件结合紧密，牢固，间隙细小且均匀，平整无毛刺 ６、 软包：采用优质黑色PU皮，高密度回弹性海绵，厚实饱满。 ７、产品样式、颜色如图。 | 80 | 把
合计
注：需提交各类产品检测报告或合格证明